## Tabelle1
PPS |  |  |  | Lechleiter GmbH |  |  | Verwaltung
|  |  |  | Filter- und Siebtechnik |  |  | Rainweg 17
|  |  |  | www.lechleiter.de |  |  | 86925 Fuchstal/Asch
|  |  |  | info@lechleiter.de |  |  | Tel.: 08243/3375
Fax: 08243/3377
Material | Gewebecode | Maschenweite | Offene Fläche | Fadenanzahl Kette/Schuss | Fadenanzahl Kette/Schuss | Fadendurchmesser | Gewebedicke | Webart
material | mesh code | mesh opening | open area | thread count warp/weft | thread count warp/weft | thread diameter | mesh thickness | weaving
PPS |  | µm | % | cm | inch | µm | µm
PPS | AL 0030/25TW | 30 | 25 | 165 | 420 | 30 | 56 | TW
PPS | AL 0042/30TW | 42 | 30 | 130 | 330 | 35 | 66 | TW
PPS | AL 0059/39PW | 59 | 39 | 106 | 270 | 35 | 57 | PW
PPS | AL 0078/48PW | 78 | 48 | 89 | 225 | 35 | 60 | PW
PPS | AL 0113/47PW | 113 | 47 | 59 | 150 | 56 | 99 | PW
PPS | AL 0154/37PW | 154 | 37 | 39 | 100 | 100 | 193 | PW
PPS | AL 0218/47PW | 218 | 47 | 32 | 80 | 100 | 203 | PW
PPS | AL 0243/45PW | 243 | 45 | 28 | 70 | 120 | 253 | PW
PPS | AL 0273/42PW | 273 | 42 | 24 | 60 | 150 | 292 | PW
PPS | AL 0358/50PW | 358 | 50 | 20 | 50 | 150 | 282 | PW
PPS | AL 0485/58PW | 485 | 58 | 16 | 40 | 150 | 318 | PW
PPS | AL 766x597/53PW | 766x597 | 53 | 10/12 | 25/30 | 250 | 508 | PW
Die technischen Daten beziehen sich auf durchschnittliche Werte, die bei Produktionsmustern festegestellt wurden, mit Ausnahme von
Fadendurchmesser, wofür der Nominalwert ausgedrückt wird.
Durch die Kontrolle und Verbesserung unserer Produkte behalten wir uns die Änderung der technischen Daten jederzeit vor.
The listed technical specifications, exception made for the thread diameter indicated with ist nominal value, are referred to the arithmetic
mean value of production samples and are subject to change, in accordance of improving our products.